## Журнал раскладки труб
ЖУРНАЛ РАСКЛАДКИ ТРУБ
Участок
№ проекта:
Дата:
измер. расст. [м] | № секции | длина секции [м] | прив.ТС [мм] | расст. до шва против теч. [м] | тип особенности | идентификация | комментарий | внеш. размеры | ориентация | длина [мм] | ширина [мм] | макс. глубина [%] | средняя глубина [%] | абс. глубина [мм] | остат. ТС [мм] | рез. глубина [%] | уменьш. ВД [%] | глубина вмятины [%] | ERF B31G | ERF (случай 1) | ERF (случай 2) | ERF DNV | локация на поверхн. | категория | Широта [°] | Долгота [°] | высота [м]
11.118 |  |  |  | -6.786 | потеря металла | коррозия |  | ЯЗВА | 10:33 | 18 | 15 | 6 | 3 | 0.47 | 7.4 | [7 empty] | ВНШ |  | 48.476357 | 57.660536 | 264.8
13.657 | 80 | 6.174 | 7.4 |  | сварной шов | продольношовная |  |  | 4:05 | [14 empty] | 2 | 48.477145 | 57.661820 | 265.1
13.668 |  |  |  | -0.011 | потеря металла | коррозионный кластер |  | ОБШР | 4:21 | 976 | 218 | 20 | 3 | 1.48 | 5.92 |  |  |  | 0.6 | 0.53 | 0.52 | 0.49 | ВНШ |  | 48.477933 | 57.663105 | 264.9
15.22 |  |  |  | -1.563 | потеря металла | коррозионный кластер |  | ОБШР | 4:02 | 2149 | 263 | 18 | 2 | 1.33 | 6.07 |  |  |  | 0.58 |  |  | 0.48 | ВНШ |  | 48.478721 | 57.664389 | 265.3
16.236 |  |  |  |  | наземный маркер |  | № 1 | [17 empty] | 48.479509 | 57.665673 | 265.0
17.532 |  |  |  |  | рядом мет. объект |  |  |  | 6:00 | [15 empty] | 48.480297 | 57.666958 | 265.2

## Маркеры
СПИСОК МАРКЕРОВ
Участок
№ проекта :
Дата:
измер. расст. [м] | название | комментарий | ориентация | до ориентира [м] | ориентир на [м] | название ориентира | Широта [°] | Долгота [°] | высота [м]
16.236 | наземный маркер | № 1 |  | -15.926 | 0.31 | кран | 48.479509 | 57.665673 | 265.0

## Инсталляции
СПИСОК ИНСТАЛЛЯЦИЙ
Участок
№ проекта:
Дата:
измер. расст. [м] | ориентация | тип инсталяции | идентификация | комментарий | до ориентира [м] | ориентир на [м] | название ориентира | Широта [°] | Долгота [°] | высота [м]
-1.325 |  | начало записи данных |  |  | 1.635 | 0.31 | кран | 48.476357 | 57.660536 | 264.8
0.31 |  | кран |  |  | 0 | 0.31 | кран | 48.477145 | 57.661820 | 265.1
1.863 | 9:00 | отвод | тройник | 500 мм | -1.553 | 0.31 | кран | 48.477933 | 57.663105 | 264.9
3.241 | 12:00 | металлический объект |  | дл. = 40 мм / шир. = 50 мм | -2.931 | 0.31 | кран | 48.478721 | 57.664389 | 265.3
3.588 | 12:00 | металлический объект |  | дл. = 40 мм / шир. = 50 мм | -3.278 | 0.31 | кран | 48.479509 | 57.665673 | 265.0
3.988 | 12:00 | металлический объект |  |  | -3.678 | 0.31 | кран | 48.480297 | 57.666958 | 265.2

## Список врезок
СПИСОК ОТВОДОВ-ВРЕЗОК
Участок
№ проекта:
Дата:
измер. расст. [м] | № секции | тип инсталяции | идентификация | ориентация | комментарий | до ориентира [м] | ориентир на [м] | название ориентира | до маркера [м] | маркер на [м] | маркер / маркер_комментарий | Широта [°] | Долгота [°] | высота [м]
| 50 | отвод | тройник | 9:00 | 500 мм | -1.553 | 0.31 | кран | 14.374 | 16.236 | наземный маркер / № 1 | 48.479509 | 57.665673 | 265.0

## Аномалии
СПИСОК ВСЕХ АНОМАЛИЙ
Участок
№ проекта:
Дата:
шов на [м] | № секции | длина секции [м] | прив.ТС [мм] | расст. до шва против теч. [м] | измер. расст. [м] | ориентация | тип аномалии | идентификация | комментарий | внеш. размеры | длина [мм] | ширина [мм] | макс. глубина [%] | средняя глубина [%] | глубина [мм] / абс. глубина [мм] | остат. ТС [мм] | рез. глубина [%] | уменьш. ВД [%] | глубина вмятины [%] | ERF B31G | ERF (случай 1) | ERF (случай 2) | ERF DNV | локация на поверхн. | класс лок. | кластер | № кластера | Широта [°] | Долгота [°] | высота [м]
4.332 | 70 | 9.325 | 7.87 | -0.793 | 5.125 | 4:11 | потеря металла | коррозия |  | ЯЗВА | 16 | 15 | 6 | 3 | 0.47 | 7.4 | [7 empty] | ВНШ | ВТр | - |  | 48.476357 | 57.660536 | 264.8
4.332 | 70 | 9.325 | 7.87 | -0.899 | 5.231 | 4:11 | потеря металла | коррозия |  | ЯЗВА | 29 | 18 | 5 | 2 | 0.39 | 7.48 | [7 empty] | ВНШ | ВТр | - |  | 48.477145 | 57.661820 | 265.1
4.332 | 70 | 9.325 | 7.87 | -1.471 | 5.803 | 4:53 | потеря металла | коррозия |  | ЯЗВА | 15 | 15 | 11 | 7 | 0.87 | 7 |  |  |  | 0.48 |  |  | 0.4 | ВНШ | ВТр | - |  | 48.477933 | 57.663105 | 264.9
4.332 | 70 | 9.325 | 7.87 | -1.869 | 6.201 | 4:55 | потеря металла | коррозия |  | ЯЗВА | 27 | 19 | 9 | 4 | 0.71 | 7.16 | [7 empty] | ВНШ | ВТр | - |  | 48.478721 | 57.664389 | 265.3
4.332 | 70 | 9.325 | 7.87 | -4.166 | 8.498 | 11:25 | потеря металла | коррозия |  | ЯЗВА | 15 | 15 | 6 | 4 | 0.47 | 7.4 | [7 empty] | ВНШ | ВТр | - |  | 48.479509 | 57.665673 | 265.0
4.332 | 70 | 9.325 | 7.87 | -4.766 | 9.098 | 10:33 | потеря металла | коррозия |  | ЯЗВА | 19 | 18 | 6 | 3 | 0.47 | 7.4 | [7 empty] | ВНШ | ВТр | - |  | 48.480297 | 57.666958 | 265.2

## Список наиб. опасн. аномалий
СПИСОК НАИБОЛЕЕ ОПАСНЫХ АНОМАЛИЙ ПОТЕРИ МЕТАЛЛА
Участок
№ проекта:
Дата:
шов на [м] | № секции | длина секции [м] | прив.ТС [мм] | расст. до шва против теч. [м] | измер. расст. [м] | ориентация | тип аномалии | идентификация | комментарий | внеш. размеры | длина [мм] | ширина [мм] | макс. глубина [%] | средняя глубина [%] | глубина [мм] [мм] | остат. ТС [мм] | ERF B31G | ERF (случай 1) | ERF (случай 2) | ERF DNV | локация на поверхн. | класс лок. | кластер | № кластера | Широта [°] | Долгота [°] | высота [м]
8635.372 | 8320 | 5.925 | 7.57 | -0.017 | 8635.389 | 5:26 | потеря металла | коррозионный кластер |  | ОБШР | 428 | 116 | 40 | 7 | 3.03 | 4.54 | 0.8 | 0.64 | 0.62 | 0.6 | ВНШ | НШв | X | 959 | 48.476357 | 57.660536 | 264.8
2214.2 | 2120 | 11.288 | 7.63 | -0.379 | 2214.579 | 10:11 | потеря металла | кластер заводских аномалий |  | ОБШР | 37 | 38 | 40 | 11 | 3.05 | 4.58 | 0.5 | 0.46 | 0.46 | 0.41 | ВНТ | ВТр | X | 1721 | 48.477145 | 57.661820 | 265.1
8759.945 | 8530 | 5.654 | 8.4 | -3.737 | 8763.682 | 9:56 | потеря металла | коррозионный кластер |  | ОБШР | 93 | 78 | 38 | 8 | 3.19 | 5.21 | 0.54 | 0.47 | 0.51 | 0.45 | ВНШ | ВТр | X | 1034 | 48.477933 | 57.663105 | 264.9
13246.334 | 12780 | 11.182 | 7.69 | -8.719 | 13255.053 | 8:59 | потеря металла | коррозия |  | ОБШР | 174 | 33 | 36 | 9 | 2.77 | 4.92 | 0.57 | 0.54 | 0.55 | 0.5 | ВНШ | ВТр | - |  | 48.478721 | 57.664389 | 265.3
409.244 | 460 | 11.082 | 7.63 | -0.014 | 409.258 | 6:42 | потеря металла | коррозионный кластер |  | ЯЗВА | 18 | 29 | 36 | 12 | 2.75 | 4.88 | 0.48 | 0.45 | 0.45 | 0.4 | ВНШ | НШв | X | 16 | 48.479509 | 57.665673 | 265.0
8804.265 | 8600 | 5.673 | 7.93 | -5.32 | 8809.585 | 8:37 | потеря металла | коррозионный кластер |  | ОБШР | 72 | 41 | 35 | 8 | 2.78 | 5.15 | 0.52 | 0.48 | 0.49 | 0.43 | ВНШ | ВТр | X | 1058 | 48.480297 | 57.666958 | 265.2

## Список наиб. опасн. расслоений
СПИСОК НАИБОЛЕЕ ОПАСНЫХ РАССЛОЕНИЙ
Участок
№ проекта:
Дата:
шов на [м] | № секции | длина секции [м] | прив.ТС [мм] | расст. до шва против [м] | измер. расст. [м] | чч:мм | название | измер. расст. / идентификация | комментарий | длина [мм] | ширина [мм] | ост_ТС_абс | ост_ТС_относ [%] | рез. глубина [%] | UT_T1 [мм] | UT_T2 [мм] | локация на поверхн. | класс лок. | Широта [°] | Долгота [°] | высота [м]
1885.127 | 1770 | 11.126 | 7.63 | -10.86 | 1895.987 | 10:22 | расслоение | наклонная | сплошная, у продольного шва | 79 | 13 | 6.82 | 89 | 11 | 3.1 | 3.91 | ВСТ | ВТр | 48.477933 | 57.663105 | 264.9

## Список наиб. опасн. вмятин
СПИСОК НАИБОЛЕЕ ОПАСНЫХ ВМЯТИН
Участок
№ проекта:
Дата:
шов на [м] | № секции | длина секции [м] | прив.ТС [мм] | расст. до шва против теч. [м] | измер. расст. [м] | ориентация | тип аномалии | идентификация | длина [мм] | ширина [мм] | уменьш. ВД [%] | глубина вмятины [%] | локация на поверхн. | комментарий | класс лок. | Широта [°] | Долгота [°] | высота [м]

## Аномалии первоочередн. ремонта
СПИСОК АНОМАЛИЙ ДЛЯ ПЕРВООЧЕРЕДНОГО РЕМОНТА
Участок
№ проекта:
Дата:
измер. расст. [м] | № секции | длина секции [м] | прив.ТС [мм] | расст. до шва против теч. [м] | тип аномалии | идентификация | комментарий | внеш. размеры | ориентация | остат. ТС [мм] | длина [мм] | ширина [мм] | макс. глубина [%] | средняя глубина [%] | абс. глубина [мм] | рез. глубина [%] | уменьш. ВД [%] | глубина вмятины [%] | ERF B31G | ERF (случай 1) | ERF (случай 2) | ERF DNV | локация на поверхн. | класс лок. | методы ремонта | Широта [°] | Долгота [°] | высота [м]

## Аномалии подлежащие ремонту
СПИСОК АНОМАЛИЙ, ПОДЛЕЖАЩИХ РЕМОНТУ
Участок
№ проекта:
Дата:
измер. расст. [м] | № секции | длина секции [м] | прив.ТС [мм] | расст. до шва против теч. [м] | тип аномалии | идентификация | комментарий | внеш. размеры | ориентация | длина [мм] | ширина [мм] | глубина [%] | средняя глубина [%] | абс. глубина [мм] | остат. ТС [мм] | рез. глубина [%] | уменьш. ВД [%] | глубина вмятины [%] | ERF B31G | ERF (случай 1) | ERF (случай 2) | ERF DNV | локация на поверхн. | класс лок. | Ремонт | методы ремонта | Широта [°] | Долгота [°] | высота [м]
13.668 | 80 | 6.174 | 7.4 | -0.011 | потеря металла | коррозионный кластер |  | ОБШР | 4:21 | 976 | 218 | 20 | 3 | 1.48 | 5.92 |  |  |  | 0.6 | 0.53 | 0.52 | 0.49 | ВНШ | НШв | ремонт | зашлифовка | 48.476357 | 57.660536 | 264.8
364.868 | 420 | 11.222 | 7.45 | -0.002 | потеря металла | коррозия |  | ОБШР | 2:44 | 33 | 115 | 34 | 14 | 2.53 | 4.92 |  |  |  | 0.49 | 0.45 | 0.46 | 0.41 | ВНШ | НШв | ремонт | заварка | 48.477145 | 57.661820 | 265.1
409.131 | 450 | 11.281 | 7.69 | -11.168 | потеря металла | коррозионный кластер |  | ПОКН | 5:17 | 20 | 140 | 23 | 8 | 1.77 | 5.92 |  |  |  | 0.48 | 0.45 | 0.45 | 0.4 | ВНШ | ВбШ | ремонт | заварка | 48.477933 | 57.663105 | 264.9
409.202 | 450 | 11.281 | 7.69 | -11.239 | потеря металла | коррозионный кластер |  | ПОКН | 5:24 | 23 | 53 | 22 | 7 | 1.69 | 6 |  |  |  | 0.48 | 0.45 | 0.45 | 0.4 | ВНШ | ВбШ | ремонт | заварка | 48.478721 | 57.664389 | 265.3
409.258 | 460 | 11.082 | 7.63 | -0.014 | потеря металла | коррозионный кластер |  | ЯЗВА | 6:42 | 18 | 29 | 36 | 12 | 2.75 | 4.88 |  |  |  | 0.48 | 0.45 | 0.45 | 0.4 | ВНШ | НШв | ремонт | заварка | 48.479509 | 57.665673 | 265.0
464.741 | 500 | 11.099 | 7.63 | -10.937 | потеря металла | коррозионный кластер |  | ОБШР | 12:14 | 74 | 362 | 26 | 6 | 1.98 | 5.65 |  |  |  | 0.51 | 0.47 | 0.48 | 0.42 | ВНШ | ВбШ | ремонт | заварка | 48.480297 | 57.666958 | 265.2

## Список расслоений
СПИСОК РАССЛОЕНИЙ
Участок
№ проекта:
Дата:
шов на [м] | № секции | длина секции [м] | прив.ТС [мм] | расст. до шва против [м] | измер. расст. [м] | ориентация | тип аномалии | класс / идентификация | комментарий | длина [мм] | ширина [мм] | ост_ТС_абс | ост_ТС_относ [%] | рез. глубина [%] | UT_T1 [мм] | UT_T2 [мм] | локация на поверхн. | класс лок. | Широта [°] | Долгота [°] | высота [м]
120.39 | 200 | 11.283 | 7.75 | -10.27 | 130.66 | 11:06 | расслоение | параллель | сплошная | 116 | 15 | 7.75 | 100 |  | 4.62 | 4.62 | ВСТ | ВТр | 48.476357 | 57.660536 | 264.8
242.86 | 310 | 11.134 | 7.63 | -0.149 | 243.009 | 5:51 | расслоение | параллель | сплошная | 48 | 13 | 7.63 | 100 |  | 6.78 | 6.78 | ВСТ | ВбШ | 48.477145 | 57.661820 | 265.1
1293.029 | 1250 | 11.294 | 7.93 | -4.912 | 1297.941 | 8:11 | расслоение | параллель | сплошная | 77 | 29 | 7.93 | 100 |  | 4.32 | 4.32 | ВСТ | ВТр | 48.477933 | 57.663105 | 264.9
1293.029 | 1250 | 11.294 | 7.93 | -6.92 | 1299.949 | 1:28 | расслоение | параллель | сплошная | 66 | 45 | 7.93 | 100 |  | 3.73 | 3.73 | ВСТ | ВТр | 48.478721 | 57.664389 | 265.3
1293.029 | 1250 | 11.294 | 7.93 | -9.254 | 1302.283 | 9:59 | расслоение | параллель | сплошная | 47 | 21 | 7.93 | 100 |  | 3.49 | 3.49 | ВСТ | ВТр | 48.479509 | 57.665673 | 265.0
1885.127 | 1770 | 11.126 | 7.63 | -9.785 | 1894.912 | 12:38 | расслоение | параллель | прерывистая | 279 | 15 | 7.63 | 100 |  | 3.73 | 3.73 | ВСТ | ВТр | 48.480297 | 57.666958 | 265.2

## Аномалии ВД
СПИСОК АНОМАЛИЙ ВНУТРЕННЕГО ДИАМЕТРА
Участок
№ проекта:
Дата:
шов на [м] | № секции | длина секции [м] | прив.ТС [мм] | расст. до шва против теч. [м] | измер. расст. [м] | ориентация | тип аномалии | название | комментарий | длина [мм] | ширина [мм] | уменьш. ВД [%] | глубина вмятины [%] | локация на поверхн. | класс лок. | Широта [°] | Долгота [°] | высота [м]
53.122 | 140 | 11.17 | 7.69 | -1.086 | 54.208 | 3:00 | аномалия ВД | отремонтированная аномалия | под муфтой | 101 |  |  |  | не прив. | ВТр | 48.476357 | 57.660536 | 264.8
86.693 | 170 | 11.247 | 7.63 | -2.996 | 89.689 | 1:44 | аномалия ВД | отремонтированная аномалия | под муфтой | 123 |  |  |  | не прив. | ВТр | 48.477145 | 57.661820 | 265.1
109.137 | 190 | 11.253 | 7.69 | -4.995 | 114.132 | 8:32 | аномалия ВД | отремонтированная аномалия | под муфтой | 300 |  |  |  | не прив. | ВТр | 48.477933 | 57.663105 | 264.9
376.088 | 430 | 10.782 | 7.51 | -9.552 | 385.64 | 5:09 | аномалия ВД | овальность | на кольцевом шве / возм. вызвано полевым коленом | 2071 |  | 2.3 |  | ВНШ | ВТр | 48.478721 | 57.664389 | 265.3
2179.773 | 2060 | 5.748 | 7.45 | -3.209 | 2182.982 | 3:04 | аномалия ВД | отремонтированная аномалия | под муфтой | 65 |  |  |  | не прив. | ВТр | 48.479509 | 57.665673 | 265.0
2676.746 | 2570 | 11.378 | 7.81 | -6.72 | 2683.466 | 4:50 | аномалия ВД | овальность | возм. вызвано полевым коленом | 1512 |  | 2.2 |  | ВНШ | ВТр | 48.480297 | 57.666958 | 265.2

## Кластера и кластериз. аномалии
СПИСОК КЛАСТЕРОВ И КЛАСТЕРИЗОВАННЫХ АНОМАЛИЙ
Участок
№ проекта:
Дата:
шов на [м] | № секции | длина секции [м] | прив.ТС [мм] | расст. до шва против теч. [м] | измер. расст. [м] | ориентация | тип аномалии | идентификация | комментарий | внеш. размеры | длина [мм] | ширина [мм] | макс. глубина [%] | средняя глубина [%] | локация на поверхн. | класс лок. | кластер | № кластера | Широта [°] | Долгота [°] | высота [м]
13.657 | 80 | 6.174 | 7.4 | -0.011 | 13.668 | 4:21 | потеря металла | коррозия |  | ОБШР | 976 | 218 | 20 | 3 | ВНШ | НШв | - | 1 | 48.476357 | 57.660536 | 264.8
13.657 | 80 | 6.174 | 7.4 | -0.011 | 13.668 | 4:21 | потеря металла | коррозионный кластер |  | ОБШР | 976 | 218 | 20 | 3 | ВНШ | НШв | X | 1 | 48.477145 | 57.661820 | 265.1
13.657 | 80 | 6.174 | 7.4 | -0.043 | 13.7 | 4:49 | потеря металла | коррозия |  | ЯЗВА | 20 | 32 | 8 | 4 | ВНШ | ВбШ | - | 1 | 48.477933 | 57.663105 | 264.9
13.657 | 80 | 6.174 | 7.4 | -0.136 | 13.793 | 5:02 | потеря металла | коррозия |  | ПОКН | 17 | 39 | 5 | 3 | ВНШ | ВбШ | - | 1 | 48.478721 | 57.664389 | 265.3
13.657 | 80 | 6.174 | 7.4 | -1.563 | 15.22 | 4:13 | потеря металла | коррозия |  | ОБШР | 422 | 236 | 18 | 4 | ВНШ | ВТр | - | 2 | 48.479509 | 57.665673 | 265.0
13.657 | 80 | 6.174 | 7.4 | -1.563 | 15.22 | 4:02 | потеря металла | коррозионный кластер |  | ОБШР | 2149 | 263 | 18 | 2 | ВНШ | ВТр | X | 2 | 48.480297 | 57.666958 | 265.2

## Ремонты
СПИСОК РЕМОНТНЫХ ЭЛЕМЕНТОВ
Участок
№ проекта:
Дата:
измер. расст. [м] | № секции | ориентация | тип инсталяции | идентификация | комментарий | до ориентира [м] | ориентир на [м] | название ориентира | Широта [°] | Долгота [°] | высота [м]
53.997 | 140 |  | ремонт | приварная муфта начало |  | -53.687 | 0.31 | кран | 48.476357 | 57.660536 | 264.8
54.532 | 140 |  | ремонт | приварная муфта конец |  | -54.222 | 0.31 | кран | 48.477145 | 57.661820 | 265.1
89.461 | 170 |  | ремонт | приварная муфта начало |  | -89.151 | 0.31 | кран | 48.477933 | 57.663105 | 264.9
89.978 | 170 |  | ремонт | приварная муфта конец |  | -89.668 | 0.31 | кран | 48.478721 | 57.664389 | 265.3
113.987 | 190 |  | ремонт | приварная муфта начало |  | -113.677 | 0.31 | кран | 48.479509 | 57.665673 | 265.0
114.815 | 190 |  | ремонт | приварная муфта конец |  | -114.505 | 0.31 | кран | 48.480297 | 57.666958 | 265.2